## Tabelle1
Auswertungen zu AB1 (PLA Heyda)
Angaben in g
Typ | Anzahl Bögen | Doppelblatt | Löschblatt | Umschlag | Klammern | Gesamt
Goldheft | 8 | 9.77 | 4.25 | 21.06 | 0.13 | 103.6
Oberstufenheft | 10 | 9.76 | 4.35 | 26.11 | 0.13 | 128.19
Aqua pro Natura | 8 | 9.85 | 4.44 | 20.64 | 0.13 | 104.01
Aqua pro Natura, Recyclingqual. | 8 | 9.72 | 4.38 | 21.32 | 0.13 | 103.59
Recyclingheft | 8 | 9.73 | 4.64 | 21.32 | 0.13 | 103.93
Grammaturen | Grammatur Angabe | Länge | Breite | Fläche | Grammatur berechnet | Farbe | Schnittabfall pro Umschlag | Schnittabfall pro Um-schlag in % | Papierein-satz mit Schnittabfall | theoretisch
| g/m2 | cm | cm | cm2 | g/m2 | g | g | % | cm2
Goldheft
Umschlag | 170 | 41.5 | 29.55 | 1226.325 | 171.7326 | 1.732616 | 48.675 | 3.969176
Innenblatt | 80 | 41.15 | 29.55 | 1215.9825 | 80.34655 | 0.346551 | 59.0175 | 4.853483 | 1252.461975
Löschblatt |  | 29.55 | 18.9 | 558.495 | 76.09737
Oberstufenheft
Umschlag | 180 | 41.5 | 29.55 | 1226.325 | 208.8353 | 28.83534 | 48.675 | 3.969176
Innenblatt | 80 | 41.3 | 29.55 | 1220.415 | 79.9728 | -0.02720386 | 54.585 | 4.472659 | 1257.02745
Löschblatt |  | 29.55 | 18.8 | 555.54 | 78.30219
Aqua pro Natura
Umschlag | 170 | 42 | 29.45 | 1236.9 | 166.8688 | -3.131215 | 38.1 | 3.080281
Innenblatt | 80 | 41.8 | 29.45 | 1231.01 | 80.0156 | 0.01559695 | 43.99 | 3.573488 | 1267.9403
Löschblatt |  | 29.1 | 19.9 | 579.09 | 76.67202
Aqua pro Natura, Recyclingqual.
Umschlag | 170 | 41.8 | 29.7 | 1241.46 | 172.0104 | 2.010392 | 33.54 | 2.701658
Innenblatt | 80 | 41.8 | 29.7 | 1241.46 | 78.42125 | -1.578752 | 33.54 | 2.701658 | 1278.7038
Löschblatt |  | 29.4 | 19.8 | 582.12 | 75.3717
Recyclingheft
Umschlag | 170 | 42 | 29.5 | 1239 | 172.3525 | 2.352466 | 36 | 2.905569
Innenblatt | 80 | 41.8 | 29.5 | 1233.1 | 79.03501 | -0.9649907 | 41.9 | 3.39794 | 1270.093
Löschblatt |  | 29.25 | 19.8 | 579.15 | 80.25599